## 口腔科附件
口腔科耗材附件：
产品名称 | 技术参数
第八代粘接剂Ⅱ液、第八代粘接剂Ⅰ液 | 自酸蚀，用于直接修复和间接修复，对于牙本质和牙釉质具有杰出的粘接强度
牙科粘接剂 | 用于全酸蚀、自酸蚀、选择性酸蚀，湿润或者干燥的牙本质都保证的持久的粘接强度，术后无敏感。
粘接剂 | 用于直接修复和间接修复。
医用针带线缝针 | 要多型号的缝针和线以供不同的手术用，用于手术中对人体组织缝合、结扎。缝合针要有良好的弹性和韧性，丝线表面光滑，条干均匀无污染。
超硬石膏 | 膨胀率在0.08左右，干燥后的抗压强度在72Mpa,搅拌时间在60秒，凝结时间在10分钟内。要有良好的流动性，便于操作和消泡，湿度强度低，便于取模，干燥后表面光滑硬度强易于脱落。
硅橡胶轻体 | 基础剂：催化剂1:1，压应变（最小-最大）3-5%，弹性回复率大于99.5%，线性尺寸变化（24小时）小于0.20%，邵氏A硬度43±5，自动混配，时间2分钟，口内时间3.30分，总固化时间5.30分，有香草薄荷气味。
硅橡胶重体 | 基础剂：催化剂1:1，压应变（最小-最大）1-5%，弹性回复率大于99.0%，线性尺寸变化（24小时）小于0.20%，邵氏A硬度62±35，混合时间1分钟内1:1，时间2分钟，口内时间3.30分，总固化时间5.30分，有香草薄荷气味。
齿科抛光膏 | 有多种颜色，多种味道，含可溶出氟离子量在1.0%-1.4%之间，PH值在7-10.5范围内，并且含多种微生物。
根充糊剂 | 口腔根管治疗中根管充填时使用。
光固化复合树脂 | 优异的X线阻射性，纯纳米系统纳米填料和纳米染色系统。
光固化复合树脂 | 4mm的充填层（专利性光引发剂：lvocerin)，低收缩率和收缩应力，仅需10秒即可固化。
复合树脂 | 具有机械性能和美学性能，高效快速充填，聚合收缩率和聚合收缩应力都低。
自粘接流动树脂 | 自粘接，流动性好，与牙本质和牙釉质的粘接强度高，使用范围广，术后敏感低。
镍钛根管牙用锉 | 采用偏心矩形横截面设计使锉在根管中进行蛇形运动，提高碎屑排溢效果，使用M-Wire NiTi 材料在保持高切割效率的同时提高了锉的柔韧性，
氢氧化钙糊剂 | 极高的X阻射率（380%AI），硬固后体积不会收缩，反而会有0.4%的体积膨胀，使充填更加密合。
前后牙全瓷/烤瓷备牙套装 | 每一个型号都有不同的作用，主要用于全瓷修复体或者烤瓷修复体的抛光打磨。
瓷贴面备牙套装 | 每一个型号都有不同的作用，主要用于瓷贴面的抛光打磨。
嵌体备牙套装 | 每一个型号都有不同的作用，主要用于陶瓷嵌体或者金属嵌体抛光打磨。
口腔开口器 | 稳定、灵活的三维设计可以快速轻柔的放置和取出，外形设计可以让患者长时间佩戴感觉更舒适，也便于吸唾器的放置。
双固化树脂水门汀透明色 | 永久性树脂粘合系统，具有较好的通用性和相容性。自动混配双固化粘合剂（基底和催化剂）用于所有间接修复，不需要使用活化剂来活化粘合剂。
通用型自粘接树脂水门汀 | 无需磷酸酸蚀，牙釉质及牙本质表面无需处理、无需粘接剂。含有MDP成分。
不含丁香酚水门汀 | 不会抑制永久树脂水门汀与丙烯酸临时冠的聚合反应，高粘接强度，易于去除。
自酸蚀自粘接树脂水门汀 | 自粘接、自酸蚀粘接强度更高，易于使用、易于清理、无需手调，无需冷藏，更简便的是口内头让材料易于送达难以到达的部位。
光固化树脂水门汀透明色 | 永久性树脂粘合系统，具有较好的通用性和相容性。适合用贴面粘合剂，具有专利权的无氨起始剂系统提供卓越的色彩稳定性。
脱敏剂 | 用于口腔椅旁操作牙齿脱敏使用。
酸蚀剂 | 由磷酸、聚乙烯吡咯烷酮、甘油、氢氧化钠、色素靛蓝及存化水组成，用于粘接前牙面处理。
氟保护剂 | 有效含氟高达7700ppm，涂抹后有效浓度提高接近4倍
豆瓣状成型片补充装 | 有边缘嵴结构，龈缘达到6.5mm,要够薄达到0.03mm,带孔有天然牙弧度，牙科修复器械，用于牙科修复中完成相应的操作。
一次性使用三用喷枪头 | 不需要转换头，可和金属喷管互换使用，保证空气瞬间干燥并防止交叉感染。
抛光杯/抛光刷 | 抛光刷由金属柄和毛刷组成，抛光杯由金属柄和硅胶杯组成，连接手机对需要的牙齿进行抛光处理。
抛光刷平头 | 毛刷纤维中富含研磨剂金刚砂颗粒，因此无需抛光膏、对牙面和修复体的边缘部位无损伤、可高温高压消毒或低温灭菌，对性能无影响。
抛光刷套装 | 毛刷纤维中富含研磨剂金刚砂颗粒，因此无需抛光膏、对牙面和修复体的边缘部位无损伤、可高温高压消毒或低温灭菌，对性能无影响，含有多种型号。
成形片透明弯曲套装 | 改进的牙颈部成形片，合理的弹性和弯曲度，适应牙面解剖形态、可以直接填压，有助于充填材料更密实，预成型，半透明，可直接固化、有效隔离龈沟液，效果更可靠、最新的改进设计，增加了弹性，可弯曲变形，并自动恢复形态。
成形片-直型套装 | 直型、0.05mm 超薄，透明，有止点、成形片可以定位，并且安全地卡在牙间隙、需要使用手指固定成形片，不影响光固化。
成形片-预弯套装 | 弯型、0.05mm 超薄，透明，有止点、成形片可以定位，并且安全地卡在牙间隙、需要使用手指固定成形片，不影响光固化。
一次性使用无菌牙龈冲洗器 | 由保护套、穿刺器、流量调节器、软管、两通、流量元件和细软管组成，主要用于口腔科种植时对牙龈冲洗用。
牙釉质研磨膏 | 含碳化硅颗粒的6%盐酸及碳化硅颗粒，对氟斑牙的最小侵入性治疗。
橡皮障专用线 | 高分子材料制成，线状。使用橡皮障时，将产品塞与两牙之间以固定橡皮障。
橡皮障 | 拉丝不锈钢材料制成，在使用橡皮障时，用于夹持成形片放置在牙齿上。
咬颌记录硅橡胶 | 由基质和催化剂组成，按体积1:1分装，混号后产生聚乙烯基硅氧烷，用于牙科牙合记录。
口腔材料输送头 | 由针管及底座组成，彩页聚丙烯材料和不锈钢材料制成。用于口腔治疗时输送酸蚀剂、树脂、流动材料。
木楔子组合装 | 采用木材或者聚酰胺材料，牙科修复过程中稳固成形片，防止牙科充填材料压入龈沟形成悬突，损失牙周组织。
木楔子 | 采用木材或者聚酰胺材料，牙科修复过程中稳固成形片，防止牙科充填材料压入龈沟形成悬突，损失牙周组织。
氧化锆抛光套装 | 利用陶瓷金刚石磨头的特殊性能对口内结晶后氧化锆修复体快速修整，减少了传统金刚砂车针在水冷状态下繁杂操作过程，橡胶金刚石的特殊性能即刻达到高亮度的抛光效果。
玻璃陶瓷修整、高亮度抛光套装 | 陶瓷金刚石的锋利度可快速磨除夹持道，调整咬合牙高度及形态，产热降低，缩短椅旁口内操作时间，即刻达到同上釉后的高亮度效果。
研光器抛光混合套装 | 采用经受考验的 Identoflex 技术制造，抛光器械使用寿命长、采用“两步法”抛光，可获得良好的光泽，满足医生的高标准需要、抛光材料高度弹性，良好贴合修复体表面。
无托槽隐形牙颌畸形矫治器 | 无托槽、美观、施力准确、使用简单、卫生。
镍钛合金牙弓丝（热激活卵圆方丝） | 镍钛合金制成，其中镉、铍在产品中百分比分数不大于0.02%，镊在产品中百分比分数不大于56.3%，
镍钛合金牙弓丝（热激活卵圆圆丝） | 镍钛合金制成，其中镉、铍在产品中百分比分数不大于0.02%，镊在产品中百分比分数不大于56.3%，
金属自锁托槽（套） | 主体由17-4PH不锈钢制成、托槽底板有304L不锈钢制成，自锁滑盖由MP35N镍钛合金制成、有颜色参考标志，适用于口腔科正畸治疗。
陶瓷自锁托槽（套） | 主体有氧化锆组成，托槽底部有二氧化硅组成，托槽锁扣有镍钛合金构成，托槽表面光滑、无瑕疵、无锋棱、无毛刺、无裂纹、无焊瘤等缺陷。
3D智能钛网 | 种植过程中骨增量时使用。
种植体系统 | 为恢复牙列缺失患者咀嚼和美观功能，种植体将作为代替天然牙牙根部分植入患者牙槽骨内；基台产品将于二期操作时与种植体连接，暴露于口腔内，承载最终修复体。产品是从功能、美学两方面恢复牙齿天然形态的完善种植系统。
天然煅烧骨修复材料 | 孔隙率：72.53±9.42%，比表面积76.68平方/g
牙齿美白胶 | 40%的过氧化氢凝胶，PF配方增强釉质结构，降低牙敏感，预防龋病。